## Hoja1
Propriedades Gerais |  | 1 | Polímero base (Denom.geral) | Borracha Natural | Natural Sintético | Butadieno | S.B.R. | Butilo | E.P.D.M. | Hypalon | Neopreno | Acrilo Nitrilo | Nitrilo Carbox. | Nitrilo Hidrog. | Acrílico | Thiokol | Vitón | Fluor silicone | Silicone | Uretano | Epiclori drina | Norsorex | Vamac | Tyrin
|  | 2 | Nome químico | Poliisopreno | Poliisopreno | Polibutadieno | Butadieno estireno | Poliisobuti leno | Etileno propileno | Polietileno propileno | Policloro preno | Butadieno acrilo nitrilo | Acrilo nitrilo carboxilado | Acrilo nitrilo hidrogenado | Poliacrílico | Polisulfuro | Hidrocarburo fluorado | Fluor vinil silano | Polisiloxano | Poliuretano | Epicloridrina | Polinorbo neno | Etil acrilato | Polietileno clorado
|  | 3 | Designação ASTM 0-1418 | NR | IR | BR | SBR | IIR | EPDM-EPM | CSM | CR | NBR | XNBR | HNBR | ACM | PR | FKM | FVMQ | PMQ-PVMQ | AU-EU | CO-ECO | PNR | EA | CM
|  | 4 | Clasif. SAE J.200 ASTM 02000 | AA | AA | AA | AA-BA | AA-BA | CA-AA-BA | CE | BC-BE | BF-BG-BK | BF-BG-BK | BK-CH-HK | DF-DH | AK-BK | HK | FK | FE-FC-FG | BG | BK | AA-BA | FC-GE | BC-BE-CE
|  | 5 | Costo relativo tomando SBR=1 | 1.2 | 1.5 | 1.5 | 1 | 2.5 | 3 | 2.75 | 2.5 | 2.5 | 6.5 | 40 | 3.5 | 3 | 55 | 60 | 12 | 4 a 10 | 3 a 6 | 2 | 3 | 2.4
|  | 6 | Peso específico (gr/cm3) | 0.92 | 0.91 | 0.91 | 0.94 | 0.92 | 0.88 | 1.18 | 1.25 | 1 | 0,98 a 1 | 0.98 | 1.09 | 1.35 | 1.86 | 1.4 | 1,1 a 1,6 | 1.25 | 1,27 a 1,36 | 0.96 | 1,03 a 1,12 | 1,16 a 1,22
|  | 7 | Coeficiente de dilatação térmica (10-6 ºC) | 66.6 | 66.6 | 67.5 | 66.6 | 57.6 | 57.6 | 48.6 | 61.2 | 70.2 | S/D | S/D | 18 | 75.6 | 68.4 | 81 | 81 | 48.6 | 54.8 | 58 | S/D | S/D
|  | 8 | Adesão a metales / tecidos | E/E | E/E | E/B | E/B | P-B/B | P-B/B | E/B | E/E | B-E/B | B/B/ | B/B | B/B-E | P/P | P-B/B | B/E | B/E | E/B-E | E-B/P-B | B/B | B/B | B/B
|  | 9 | Sabor | P-B | P-E | P-B | P-B | P-B | B | P-B | P-B | B | B | B | P-B | N | P-B | B | E | C | B | S/D | B | B
|  | 10 | Cheiro | B-E | B | B | B | B | B | B | P-B | B | B | B | P | N | B | B | E | E | B | B | B | B
|  | 11 | Não manchante | E | E | B | P | B | B | E | B-E | P | P | P-B | B | P | P-B | E | E | B | B | B | B | E
|  | 12 | Rango de temperatura de trabalho | de -20 a 70 | de -20 a 80 | de -20 a 80 | de -10 a 70 | de -15 a 150 | de -35 a 150 | de -35 a 160 | de -10 a 100 | de -35 a 130 | de -30 a 130 | de -30 a 175 | de -10 a 190 | de -10 a 80 | de -10 a 230 | de -80 a 250 | de -80 a 250 | de -30 a 170 | S/D | de 0 a 70 | de -15 a 175 | de -35 a 160
Propriedades físicas | Gerais temperatura ambiente | 13 | Rango de dureza (º*Sh) | 30-100 | 40-80 | 40-90 | 40-100 | 40-90 | 30-90 | 45-100 | 30-95 | 40-95 | 40-95 | 40-95 | 40-90 | 40-85 | 60-90 | 40-80 | 25-90 | 35-100 | 50-90 | 1060 | 50-90 | 60-90
|  | 14 | Resistência à tração máx.(Kg/cm2) | 300 | 300 | 200 | 220 | 200 | 200 | 250 | 250 | 250 | 250 | 250 | 150 | 100 | 200 | 100 | 0 | 450 | 150 | 220 | 150 | 175
|  | 15 | Alargamento de rotura máx. (%) | 650 | 650 | 650 | 600 | 800 | 600 | 500 | 600 | 650 | 550 | 350 | 450 | 450 | 300 | 400 | 900 | 750 | 350 | 600 | 450 | 600
|  | 16 | Deformação permanente por compressão | E | E | B | B | P | B | P-B | B | B | E | B-E | B | C | B-E | P-B | B-E | B | C | B | B | B
|  | 17 | Resitência | E | E | E | B | P | B | P | E | B | B | P | B | P | P | P | B | P-B | P-B | B | B-E | P
|  | 18 | Permeabilidade a gases (10-3cm2seg-1atm) | 6,12 (P) | 6,12 (P) | 20 (N) | 4,8 (P) | 0,25 (E) | 6,4 (P) | 0,8 (B) | 0,89 (B) | 0,89 (B) | 0,88 (E) | 0,9 (B) | 0,88 (B) | 0,58 (B) | 0,2 (E) | 165 (N) | 200 (N) | 0,95/16 (C) | 0,68 (B) | 2 (B) | 0,4 (E) | 0,9 (B)
|  | 19 | Resistência elétrica | E | E | E | E | E | E | B | P | C | C | P-B | P | P | B | E | E | B | B | E | B | P-B
| Mecánicas temperatura ambiente | 20 | Resistência à flexão | B/E | B/E | B/E | B | B | N | P/B | B/E | B | B/E | B | P/B | P | P | S/D | N | N | S/D | N | B | B
|  | 21 | Resistência à abrasão | E | B | E | B-E | P | B | B-E | B-E | B | E | B-E | P-B | C | B | C | P-B | E | B | P-B | B | P
|  | 22 | Resistência ao rasgue | E | E | B | P | B | P | B | B | B-E | B | N | N | B | N | N-P | E | P-B | P | S/D | S/D | S/D
|  | 23 | Resistência ao impacto | E | E | B | E | B | B | B | B | P | E | B-E | C | C | B | C | C-P | E | P-E | B | B-E | B-E
| Altas temperaturas | 24 | Envelhecimento a 100ºC | P-B | P-B | P | B | B-E | E | B-E | B-E | B | B | E | E | P-B | E | E | E | B | B-E | B-E | B | B
|  | 25 | Elasticidade a 100ºC | B | B | B | B | P | P-B | P | B | B | B-E | E | P | C | B-E | B-E | E | C | P-B | B | B-E | B
|  | 26 | Resistência à chama | N | N | C | C | C | C | B-E | E | C | C | C | C | N | E | E | E | C | P-E | B | E | E
| Baixas temperaturas | 27 | Temperatura de rigidez (ºC) | de -30 a -45 | de -30 a -45 | de -35 a -50 | de -18 a -45 | de -25 a -40 | de -30 a -45 | de -35 a -45 | de -10 a -45 | de -10 a -45 | -45 | -25 | de +2 a -10 | de -25 a -45 | de -10 a -25 | -55 | de -50 a -82 | de -25 a -35 | de -25 a -40 | -35 | -15 | -25
|  | 28 | Ponto de vidro (ºC) | -65 | -65 | -75 | -65 | -65 | -70 | -55 | -65 | -45 | -50 | -38 | -7 | -55 | -50 | -60 | de -70 a -82 | de -50 a -93 | de -25 a -45 | -65 | -35 | -50
Resistência | Ambientais | 29 | Oxigênio | B | B | B | P | E | E | E | E | B | P-B | E | E | B | E | E | E | B | B | P-B | E | E
|  | 30 | Ozônio | N | N | N | N | E | E | B-E | B | P | P | B | B | B | E | E | E | E | B-E | P-B | E | E
|  | 31 | Água e luz solar | C | N | C | C | E | E | E | B-E | C | C | B | E | B | E | E | E | E | B | P-B | B | B
| Químicas | 32 | Água / vapor | E/B | E/B | E/B | B/P | E/B-E | E/E | B/B | B/B | B/P-B | P/B-P | B/B | C/N | B/C | E/B | E/P-B | E/P | P-B/C | B/B | B/ S/D | P-B/P | E/B
|  | 33 | Alcalis diluídos / concentrados | E/P-B | P-B/P-B | P-B/P-B | P-B/P-B | E/E | E/E | E/E | E/E | B/B | B/B | E/B | P/P | B/B | E/E | E/B | E/E | P/C | B/C | P/P | B/E | B/B
|  | 34 | Acidos diluidos / concentrados | E/P-B | P-B/P-B | P-B/P-B | P-B/P-B | E/E | E/E | E/E | E/E | B/B | B/B | E/E | P/P | P/N | B/P | E/B | B/P | P/C | B/P | P/P | P | N
|  | 35 | Hidrocarbonetos alifático,queroseno etc.) | N | N | N | N | N | N | P | P | E | E | B-E | E | E | E | E | P/C | B | B-E | P/B | S/D | P
|  | 36 | Hidrocarb. aromáticos (benceno, tolueno) | N | N | N | N | N | N | B | B | B-E | B-E | P | P-B | P-B | E | B-E | N | P | B-E | P | P | N
|  | 37 | Hidrocarburos clorados, desengrasantes | N | N | N | N | N | N | C | C | P-B | P-B | P | B | P-B | E | B-E | N | P-B | E | N | P-B | P
|  | 38 | Cetonas, solventes oxigenados | B | B | B | B | B-E | B-E | B | P | C | C-P | P | C | E | N | C | P-B | C | P | P | B-E | N
|  | 39 | Álcoois | B-E | B | B | B | B-E | B-E | E | E | P-B | P | E | C | B | P-B | P-B | P-B | B | P-B | S/D | B-E | B
Empapuçamento | Azeites | 40 | Animais e vegetais | C | C | C | C | B-E | B | B | B | B | B | P-B | B | E | E | E | E | E | E | B | B | B
|  | 41 | Fuel oil | N | N | N | N | N | N | B | B | E | E | E | B | E | E | E | P | P-B | B-C | N | B | B
|  | 42 | Lubricantes sintéticos diéster | N | N | N | N | N | N | C | C | P-B | P | P-B | C-P | P-B | E | E | N | C | B | N | B | B
|  | 43 | Lubricantes de baixo pto. anilina < 190ºC | N | N | N | N | N | N | B | E | E | E | E | E | E | E | E | B | B | E | N | P | P
|  | 44 | Lubricantes de alto pto. anilina > 190ºC | N | N | N | N | N | N | E | B | B | B | E | E | E | E | E | P | E | E | N | S/D | P
|  | 45 | Líquido de freio base não hidrocarboneto | B-E | B | B | B-E | B | B-E | C | C | N | N | N | C | C | P | E | E | N | C | B | S/D | B
| Fluidos hidráulicos | 46 | Base hidrocarboneto | N | N | N | N | N | N | P-B | C-P | B | B | E | E | E | E | E | N | B | E | N | S/D | C
|  | 47 | Hidro-glicol | B-E | B-E | B-E | B-E | B-E | E | B | B | P | P | P-B | P-B | E | E | E | E | B-P | B | B | P | P
|  | 48 | Éster silícico | B-E | B-E | B-E | B-E | B-E | B-E | B | C | B | B | B | B | B | E | E | N | N | B | B | S/D | B
|  | 49 | Éster fosfórico | B | B | B | B | E (250ºC Max) | E (300ºC max) | P | P | C | C | C | C | B-E | B-E | N | B | N | N | S/D | S/D | N
| Refrigerantes | 50 | Amoniacal | B | B | B | B | B | B | B | E | B | B | E | P | N | N | E | E | C | N | S/D | S/D | B
|  | 51 | Cloreto de metro | C | C | C | C | P | C | N | N | N | N | N | N | B | B | B | N | N | C | S/D | S/D | N
Nota : Esta Tabla tiene por objeto brindar una orientación del comportamiento de los principales elastómeros.
Nota : Esta Tabela tem por objeto brindar uma orientação do comportamento dos principais *elastómeros